## data
ID | CONF | SAMPLE | SIZE | Acum..Pasante | PRESION | APEX | SOLIDO
1 | 1 | 1 | 0.724 | 0 | 2 | 8 | 30
1 | 1 | 2 | 0.832 | 0.080016 | 2 | 8 | 30
1 | 1 | 3 | 0.955 | 0.320064 | 2 | 8 | 30
1 | 1 | 4 | 1.096 | 0.810162 | 2 | 8 | 30
1 | 1 | 5 | 1.259 | 1.5003 | 2 | 8 | 30
1 | 1 | 6 | 1.445 | 2.410482 | 2 | 8 | 30
1 | 1 | 7 | 1.66 | 3.510702 | 2 | 8 | 30
1 | 1 | 8 | 1.905 | 4.780956 | 2 | 8 | 30
1 | 1 | 9 | 2.188 | 6.20124 | 2 | 8 | 30
1 | 1 | 10 | 2.512 | 7.75155 | 2 | 8 | 30
1 | 1 | 11 | 2.884 | 9.421884 | 2 | 8 | 30
1 | 1 | 12 | 3.311 | 11.21224 | 2 | 8 | 30
1 | 1 | 13 | 3.802 | 13.13263 | 2 | 8 | 30
1 | 1 | 14 | 4.365 | 15.20304 | 2 | 8 | 30
1 | 1 | 15 | 5.012 | 17.45349 | 2 | 8 | 30
1 | 1 | 16 | 5.754 | 19.91398 | 2 | 8 | 30
1 | 1 | 17 | 6.607 | 22.62452 | 2 | 8 | 30
1 | 1 | 18 | 7.586 | 25.62513 | 2 | 8 | 30
1 | 1 | 19 | 8.71 | 28.96579 | 2 | 8 | 30
1 | 1 | 20 | 10 | 32.67654 | 2 | 8 | 30
1 | 1 | 21 | 11.482 | 36.78736 | 2 | 8 | 30
1 | 1 | 22 | 13.183 | 41.29826 | 2 | 8 | 30
1 | 1 | 23 | 15.136 | 46.19924 | 2 | 8 | 30
1 | 1 | 24 | 17.378 | 51.44029 | 2 | 8 | 30
1 | 1 | 25 | 19.953 | 56.93139 | 2 | 8 | 30
1 | 1 | 26 | 22.909 | 62.56251 | 2 | 8 | 30
1 | 1 | 27 | 26.303 | 68.19364 | 2 | 8 | 30
1 | 1 | 28 | 30.2 | 73.65473 | 2 | 8 | 30
1 | 1 | 29 | 34.674 | 78.79576 | 2 | 8 | 30
1 | 1 | 30 | 39.811 | 83.4767 | 2 | 8 | 30
1 | 1 | 31 | 45.709 | 87.57752 | 2 | 8 | 30
1 | 1 | 32 | 52.481 | 91.02821 | 2 | 8 | 30
1 | 1 | 33 | 60.256 | 93.79876 | 2 | 8 | 30
1 | 1 | 34 | 69.183 | 95.91918 | 2 | 8 | 30
1 | 1 | 35 | 79.433 | 97.43949 | 2 | 8 | 30
1 | 1 | 36 | 91.201 | 98.44969 | 2 | 8 | 30
1 | 1 | 37 | 104.713 | 99.05981 | 2 | 8 | 30
1 | 1 | 38 | 120.226 | 99.37988 | 2 | 8 | 30
1 | 1 | 39 | 138.038 | 99.46989 | 2 | 8 | 30
1 | 1 | 40 | 158.489 | 99.46989 | 2 | 8 | 30
1 | 1 | 41 | 181.97 | 99.46989 | 2 | 8 | 30
1 | 1 | 42 | 208.93 | 99.46989 | 2 | 8 | 30
1 | 1 | 43 | 239.883 | 99.46989 | 2 | 8 | 30
1 | 1 | 44 | 275.423 | 99.46989 | 2 | 8 | 30
1 | 1 | 45 | 316.228 | 99.5199 | 2 | 8 | 30
1 | 1 | 46 | 363.078 | 99.59992 | 2 | 8 | 30
1 | 1 | 47 | 416.869 | 99.68994 | 2 | 8 | 30
1 | 1 | 48 | 478.63 | 99.78996 | 2 | 8 | 30
1 | 1 | 49 | 549.541 | 99.87998 | 2 | 8 | 30
1 | 1 | 50 | 630.957 | 99.95999 | 2 | 8 | 30
2 | 1 | 1 | 0.724 | 0 | 2 | 8 | 30
2 | 1 | 2 | 0.832 | 0.11 | 2 | 8 | 30
2 | 1 | 3 | 0.955 | 0.56 | 2 | 8 | 30
2 | 1 | 4 | 1.096 | 1.28 | 2 | 8 | 30
2 | 1 | 5 | 1.259 | 2.32 | 2 | 8 | 30
2 | 1 | 6 | 1.445 | 3.65 | 2 | 8 | 30
2 | 1 | 7 | 1.66 | 5.24 | 2 | 8 | 30
2 | 1 | 8 | 1.905 | 7.06 | 2 | 8 | 30
2 | 1 | 9 | 2.188 | 9.07 | 2 | 8 | 30
2 | 1 | 10 | 2.512 | 11.26 | 2 | 8 | 30
2 | 1 | 11 | 2.884 | 13.61 | 2 | 8 | 30
2 | 1 | 12 | 3.311 | 16.13 | 2 | 8 | 30
2 | 1 | 13 | 3.802 | 18.86 | 2 | 8 | 30
2 | 1 | 14 | 4.365 | 21.85 | 2 | 8 | 30
2 | 1 | 15 | 5.012 | 25.15 | 2 | 8 | 30
2 | 1 | 16 | 5.754 | 28.83 | 2 | 8 | 30
2 | 1 | 17 | 6.607 | 32.95 | 2 | 8 | 30
2 | 1 | 18 | 7.586 | 37.54 | 2 | 8 | 30
2 | 1 | 19 | 8.71 | 42.62 | 2 | 8 | 30
2 | 1 | 20 | 10 | 48.14 | 2 | 8 | 30
2 | 1 | 21 | 11.482 | 54.03 | 2 | 8 | 30
2 | 1 | 22 | 13.183 | 60.14 | 2 | 8 | 30
2 | 1 | 23 | 15.136 | 66.3 | 2 | 8 | 30
2 | 1 | 24 | 17.378 | 72.3 | 2 | 8 | 30
2 | 1 | 25 | 19.953 | 77.92 | 2 | 8 | 30
2 | 1 | 26 | 22.909 | 82.96 | 2 | 8 | 30
2 | 1 | 27 | 26.303 | 87.28 | 2 | 8 | 30
2 | 1 | 28 | 30.2 | 90.8 | 2 | 8 | 30
2 | 1 | 29 | 34.674 | 93.51 | 2 | 8 | 30
2 | 1 | 30 | 39.811 | 95.47 | 2 | 8 | 30
2 | 1 | 31 | 45.709 | 96.8 | 2 | 8 | 30
2 | 1 | 32 | 52.481 | 97.65 | 2 | 8 | 30
2 | 1 | 33 | 60.256 | 98.16 | 2 | 8 | 30
2 | 1 | 34 | 69.183 | 98.46 | 2 | 8 | 30
2 | 1 | 35 | 79.433 | 98.65 | 2 | 8 | 30
2 | 1 | 36 | 91.201 | 98.79 | 2 | 8 | 30
2 | 1 | 37 | 104.713 | 98.92 | 2 | 8 | 30
2 | 1 | 38 | 120.226 | 99.04 | 2 | 8 | 30
2 | 1 | 39 | 138.038 | 99.15 | 2 | 8 | 30
2 | 1 | 40 | 158.489 | 99.25 | 2 | 8 | 30
2 | 1 | 41 | 181.97 | 99.31 | 2 | 8 | 30
2 | 1 | 42 | 208.93 | 99.31 | 2 | 8 | 30
2 | 1 | 43 | 239.883 | 99.31 | 2 | 8 | 30
2 | 1 | 44 | 275.423 | 99.31 | 2 | 8 | 30
2 | 1 | 45 | 316.228 | 99.31 | 2 | 8 | 30
2 | 1 | 46 | 363.078 | 99.31 | 2 | 8 | 30
2 | 1 | 47 | 416.869 | 99.31 | 2 | 8 | 30
2 | 1 | 48 | 478.63 | 99.35 | 2 | 8 | 30
2 | 1 | 49 | 549.541 | 99.46 | 2 | 8 | 30
2 | 1 | 50 | 630.957 | 99.59 | 2 | 8 | 30
2 | 1 | 51 | 724.436 | 99.73 | 2 | 8 | 30
2 | 1 | 52 | 831.764 | 99.88 | 2 | 8 | 30
3 | 1 | 1 | 0.724 | 0 | 2 | 8 | 30
3 | 1 | 2 | 0.832 | 0.110011 | 2 | 8 | 30
3 | 1 | 3 | 0.955 | 0.550055 | 2 | 8 | 30
3 | 1 | 4 | 1.096 | 1.270127 | 2 | 8 | 30
3 | 1 | 5 | 1.259 | 2.310231 | 2 | 8 | 30
3 | 1 | 6 | 1.445 | 3.640364 | 2 | 8 | 30
3 | 1 | 7 | 1.66 | 5.250525 | 2 | 8 | 30
3 | 1 | 8 | 1.905 | 7.10071 | 2 | 8 | 30
3 | 1 | 9 | 2.188 | 9.170917 | 2 | 8 | 30
3 | 1 | 10 | 2.512 | 11.43114 | 2 | 8 | 30
3 | 1 | 11 | 2.884 | 13.88139 | 2 | 8 | 30
3 | 1 | 12 | 3.311 | 16.54165 | 2 | 8 | 30
3 | 1 | 13 | 3.802 | 19.44194 | 2 | 8 | 30
3 | 1 | 14 | 4.365 | 22.63226 | 2 | 8 | 30
3 | 1 | 15 | 5.012 | 26.16262 | 2 | 8 | 30
3 | 1 | 16 | 5.754 | 30.09301 | 2 | 8 | 30
3 | 1 | 17 | 6.607 | 34.46345 | 2 | 8 | 30
3 | 1 | 18 | 7.586 | 39.28393 | 2 | 8 | 30
3 | 1 | 19 | 8.71 | 44.54445 | 2 | 8 | 30
3 | 1 | 20 | 10 | 50.17502 | 2 | 8 | 30
3 | 1 | 21 | 11.482 | 56.08561 | 2 | 8 | 30
3 | 1 | 22 | 13.183 | 62.13621 | 2 | 8 | 30
3 | 1 | 23 | 15.136 | 68.13681 | 2 | 8 | 30
3 | 1 | 24 | 17.378 | 73.88739 | 2 | 8 | 30
3 | 1 | 25 | 19.953 | 79.19792 | 2 | 8 | 30
3 | 1 | 26 | 22.909 | 83.90839 | 2 | 8 | 30
3 | 1 | 27 | 26.303 | 87.90879 | 2 | 8 | 30
3 | 1 | 28 | 30.2 | 91.13911 | 2 | 8 | 30
3 | 1 | 29 | 34.674 | 93.61936 | 2 | 8 | 30
3 | 1 | 30 | 39.811 | 95.41954 | 2 | 8 | 30
3 | 1 | 31 | 45.709 | 96.64966 | 2 | 8 | 30
3 | 1 | 32 | 52.481 | 97.43974 | 2 | 8 | 30
3 | 1 | 33 | 60.256 | 97.92979 | 2 | 8 | 30
3 | 1 | 34 | 69.183 | 98.22982 | 2 | 8 | 30
3 | 1 | 35 | 79.433 | 98.41984 | 2 | 8 | 30
3 | 1 | 36 | 91.201 | 98.56986 | 2 | 8 | 30
3 | 1 | 37 | 104.713 | 98.69987 | 2 | 8 | 30
3 | 1 | 38 | 120.226 | 98.81988 | 2 | 8 | 30
3 | 1 | 39 | 138.038 | 98.92989 | 2 | 8 | 30
3 | 1 | 40 | 158.489 | 99.0199 | 2 | 8 | 30
3 | 1 | 41 | 181.97 | 99.08991 | 2 | 8 | 30
3 | 1 | 42 | 208.93 | 99.13991 | 2 | 8 | 30
3 | 1 | 43 | 239.883 | 99.13991 | 2 | 8 | 30
3 | 1 | 44 | 275.423 | 99.13991 | 2 | 8 | 30
3 | 1 | 45 | 316.228 | 99.13991 | 2 | 8 | 30
3 | 1 | 46 | 363.078 | 99.18992 | 2 | 8 | 30
3 | 1 | 47 | 416.869 | 99.27993 | 2 | 8 | 30
3 | 1 | 48 | 478.63 | 99.37994 | 2 | 8 | 30
3 | 1 | 49 | 549.541 | 99.49995 | 2 | 8 | 30
3 | 1 | 50 | 630.957 | 99.62996 | 2 | 8 | 30
3 | 1 | 51 | 724.436 | 99.76998 | 2 | 8 | 30
3 | 1 | 52 | 831.764 | 99.89999 | 2 | 8 | 30
4 | 2 | 1 | 0.105 | 0 | 3 | 12 | 30
4 | 2 | 2 | 0.12 | 0.19 | 3 | 12 | 30
4 | 2 | 3 | 0.138 | 0.56 | 3 | 12 | 30
4 | 2 | 4 | 0.158 | 1.07 | 3 | 12 | 30
4 | 2 | 5 | 0.182 | 1.65 | 3 | 12 | 30
4 | 2 | 6 | 0.209 | 2.25 | 3 | 12 | 30
4 | 2 | 7 | 0.24 | 2.81 | 3 | 12 | 30
4 | 2 | 8 | 0.275 | 3.28 | 3 | 12 | 30
4 | 2 | 9 | 0.316 | 3.63 | 3 | 12 | 30
4 | 2 | 10 | 0.363 | 3.84 | 3 | 12 | 30
4 | 2 | 11 | 0.417 | 3.92 | 3 | 12 | 30
4 | 2 | 12 | 0.479 | 3.92 | 3 | 12 | 30
4 | 2 | 13 | 0.55 | 3.92 | 3 | 12 | 30
4 | 2 | 14 | 0.631 | 3.92 | 3 | 12 | 30
4 | 2 | 15 | 0.724 | 3.95 | 3 | 12 | 30
4 | 2 | 16 | 0.832 | 4.17 | 3 | 12 | 30
4 | 2 | 17 | 0.955 | 4.69 | 3 | 12 | 30
4 | 2 | 18 | 1.096 | 5.55 | 3 | 12 | 30
4 | 2 | 19 | 1.259 | 6.77 | 3 | 12 | 30
4 | 2 | 20 | 1.445 | 8.34 | 3 | 12 | 30
4 | 2 | 21 | 1.66 | 10.24 | 3 | 12 | 30
4 | 2 | 22 | 1.905 | 12.44 | 3 | 12 | 30
4 | 2 | 23 | 2.188 | 14.92 | 3 | 12 | 30
4 | 2 | 24 | 2.512 | 17.65 | 3 | 12 | 30
4 | 2 | 25 | 2.884 | 20.63 | 3 | 12 | 30
4 | 2 | 26 | 3.311 | 23.87 | 3 | 12 | 30
4 | 2 | 27 | 3.802 | 27.38 | 3 | 12 | 30
4 | 2 | 28 | 4.365 | 31.18 | 3 | 12 | 30
4 | 2 | 29 | 5.012 | 35.29 | 3 | 12 | 30
4 | 2 | 30 | 5.754 | 39.7 | 3 | 12 | 30
4 | 2 | 31 | 6.607 | 44.39 | 3 | 12 | 30
4 | 2 | 32 | 7.586 | 49.31 | 3 | 12 | 30
4 | 2 | 33 | 8.71 | 54.4 | 3 | 12 | 30
4 | 2 | 34 | 10 | 59.56 | 3 | 12 | 30
4 | 2 | 35 | 11.482 | 64.67 | 3 | 12 | 30
4 | 2 | 36 | 13.183 | 69.62 | 3 | 12 | 30
4 | 2 | 37 | 15.136 | 74.28 | 3 | 12 | 30
4 | 2 | 38 | 17.378 | 78.56 | 3 | 12 | 30
4 | 2 | 39 | 19.953 | 82.38 | 3 | 12 | 30
4 | 2 | 40 | 22.909 | 85.7 | 3 | 12 | 30
4 | 2 | 41 | 26.303 | 88.5 | 3 | 12 | 30
4 | 2 | 42 | 30.2 | 90.82 | 3 | 12 | 30
4 | 2 | 43 | 34.674 | 92.69 | 3 | 12 | 30
4 | 2 | 44 | 39.811 | 94.18 | 3 | 12 | 30
4 | 2 | 45 | 45.709 | 95.35 | 3 | 12 | 30
4 | 2 | 46 | 52.481 | 96.27 | 3 | 12 | 30
4 | 2 | 47 | 60.256 | 96.99 | 3 | 12 | 30
4 | 2 | 48 | 69.183 | 97.56 | 3 | 12 | 30
4 | 2 | 49 | 79.433 | 98.01 | 3 | 12 | 30
4 | 2 | 50 | 91.201 | 98.36 | 3 | 12 | 30
4 | 2 | 51 | 104.713 | 98.63 | 3 | 12 | 30
4 | 2 | 52 | 120.226 | 98.82 | 3 | 12 | 30
4 | 2 | 53 | 138.038 | 98.95 | 3 | 12 | 30
4 | 2 | 54 | 158.489 | 99 | 3 | 12 | 30
4 | 2 | 55 | 181.97 | 99 | 3 | 12 | 30
4 | 2 | 56 | 208.93 | 99 | 3 | 12 | 30
4 | 2 | 57 | 239.883 | 99 | 3 | 12 | 30
4 | 2 | 58 | 275.423 | 99 | 3 | 12 | 30
4 | 2 | 59 | 316.228 | 99 | 3 | 12 | 30
4 | 2 | 60 | 363.078 | 99 | 3 | 12 | 30
4 | 2 | 61 | 416.869 | 99.05 | 3 | 12 | 30
4 | 2 | 62 | 478.63 | 99.16 | 3 | 12 | 30
4 | 2 | 63 | 549.541 | 99.3 | 3 | 12 | 30
4 | 2 | 64 | 630.957 | 99.47 | 3 | 12 | 30
4 | 2 | 65 | 724.436 | 99.66 | 3 | 12 | 30
4 | 2 | 66 | 831.764 | 99.85 | 3 | 12 | 30
5 | 2 | 1 | 0.105 | 0 | 3 | 12 | 30
5 | 2 | 2 | 0.12 | 0.170034 | 3 | 12 | 30
5 | 2 | 3 | 0.138 | 0.5001 | 3 | 12 | 30
5 | 2 | 4 | 0.158 | 0.960192 | 3 | 12 | 30
5 | 2 | 5 | 0.182 | 1.480296 | 3 | 12 | 30
5 | 2 | 6 | 0.209 | 2.010402 | 3 | 12 | 30
5 | 2 | 7 | 0.24 | 2.5005 | 3 | 12 | 30
5 | 2 | 8 | 0.275 | 2.90058 | 3 | 12 | 30
5 | 2 | 9 | 0.316 | 3.190638 | 3 | 12 | 30
5 | 2 | 10 | 0.363 | 3.35067 | 3 | 12 | 30
5 | 2 | 11 | 0.417 | 3.40068 | 3 | 12 | 30
5 | 2 | 12 | 0.479 | 3.40068 | 3 | 12 | 30
5 | 2 | 13 | 0.55 | 3.40068 | 3 | 12 | 30
5 | 2 | 14 | 0.631 | 3.40068 | 3 | 12 | 30
5 | 2 | 15 | 0.724 | 3.45069 | 3 | 12 | 30
5 | 2 | 16 | 0.832 | 3.710742 | 3 | 12 | 30
5 | 2 | 17 | 0.955 | 4.280856 | 3 | 12 | 30
5 | 2 | 18 | 1.096 | 5.20104 | 3 | 12 | 30
5 | 2 | 19 | 1.259 | 6.491298 | 3 | 12 | 30
5 | 2 | 20 | 1.445 | 8.141628 | 3 | 12 | 30
5 | 2 | 21 | 1.66 | 10.13203 | 3 | 12 | 30
5 | 2 | 22 | 1.905 | 12.43249 | 3 | 12 | 30
5 | 2 | 23 | 2.188 | 15.03301 | 3 | 12 | 30
5 | 2 | 24 | 2.512 | 17.90358 | 3 | 12 | 30
5 | 2 | 25 | 2.884 | 21.04421 | 3 | 12 | 30
5 | 2 | 26 | 3.311 | 24.47489 | 3 | 12 | 30
5 | 2 | 27 | 3.802 | 28.20564 | 3 | 12 | 30
5 | 2 | 28 | 4.365 | 32.26645 | 3 | 12 | 30
5 | 2 | 29 | 5.012 | 36.66733 | 3 | 12 | 30
5 | 2 | 30 | 5.754 | 41.39828 | 3 | 12 | 30
5 | 2 | 31 | 6.607 | 46.43929 | 3 | 12 | 30
5 | 2 | 32 | 7.586 | 51.72034 | 3 | 12 | 30
5 | 2 | 33 | 8.71 | 57.16143 | 3 | 12 | 30
5 | 2 | 34 | 10 | 62.64253 | 3 | 12 | 30
5 | 2 | 35 | 11.482 | 68.0136 | 3 | 12 | 30
5 | 2 | 36 | 13.183 | 73.14463 | 3 | 12 | 30
5 | 2 | 37 | 15.136 | 77.88558 | 3 | 12 | 30
5 | 2 | 38 | 17.378 | 82.11642 | 3 | 12 | 30
5 | 2 | 39 | 19.953 | 85.76715 | 3 | 12 | 30
5 | 2 | 40 | 22.909 | 88.80776 | 3 | 12 | 30
5 | 2 | 41 | 26.303 | 91.23825 | 3 | 12 | 30
5 | 2 | 42 | 30.2 | 93.12863 | 3 | 12 | 30
5 | 2 | 43 | 34.674 | 94.54891 | 3 | 12 | 30
5 | 2 | 44 | 39.811 | 95.59912 | 3 | 12 | 30
5 | 2 | 45 | 45.709 | 96.37928 | 3 | 12 | 30
5 | 2 | 46 | 52.481 | 96.96939 | 3 | 12 | 30
5 | 2 | 47 | 60.256 | 97.42949 | 3 | 12 | 30
5 | 2 | 48 | 69.183 | 97.79956 | 3 | 12 | 30
5 | 2 | 49 | 79.433 | 98.10962 | 3 | 12 | 30
5 | 2 | 50 | 91.201 | 98.35967 | 3 | 12 | 30
5 | 2 | 51 | 104.713 | 98.55971 | 3 | 12 | 30
5 | 2 | 52 | 120.226 | 98.70974 | 3 | 12 | 30
5 | 2 | 53 | 138.038 | 98.81976 | 3 | 12 | 30
5 | 2 | 54 | 158.489 | 98.85977 | 3 | 12 | 30
5 | 2 | 55 | 181.97 | 98.85977 | 3 | 12 | 30
5 | 2 | 56 | 208.93 | 98.85977 | 3 | 12 | 30
5 | 2 | 57 | 239.883 | 98.85977 | 3 | 12 | 30
5 | 2 | 58 | 275.423 | 98.85977 | 3 | 12 | 30
5 | 2 | 59 | 316.228 | 98.85977 | 3 | 12 | 30
5 | 2 | 60 | 363.078 | 98.91978 | 3 | 12 | 30
5 | 2 | 61 | 416.869 | 99.03981 | 3 | 12 | 30
5 | 2 | 62 | 478.63 | 99.17984 | 3 | 12 | 30
5 | 2 | 63 | 549.541 | 99.33987 | 3 | 12 | 30
5 | 2 | 64 | 630.957 | 99.5199 | 3 | 12 | 30
5 | 2 | 65 | 724.436 | 99.69994 | 3 | 12 | 30
5 | 2 | 66 | 831.764 | 99.86997 | 3 | 12 | 30
6 | 2 | 1 | 0.105 | 0 | 3 | 12 | 30
6 | 2 | 2 | 0.12 | 0.169932 | 3 | 12 | 30
6 | 2 | 3 | 0.138 | 0.4898041 | 3 | 12 | 30
6 | 2 | 4 | 0.158 | 0.9396242 | 3 | 12 | 30
6 | 2 | 5 | 0.182 | 1.44942 | 3 | 12 | 30
6 | 2 | 6 | 0.209 | 1.969212 | 3 | 12 | 30
6 | 2 | 7 | 0.24 | 2.44902 | 3 | 12 | 30
6 | 2 | 8 | 0.275 | 2.84886 | 3 | 12 | 30
6 | 2 | 9 | 0.316 | 3.138745 | 3 | 12 | 30
6 | 2 | 10 | 0.363 | 3.298681 | 3 | 12 | 30
6 | 2 | 11 | 0.417 | 3.348661 | 3 | 12 | 30
6 | 2 | 12 | 0.479 | 3.348661 | 3 | 12 | 30
6 | 2 | 13 | 0.55 | 3.348661 | 3 | 12 | 30
6 | 2 | 14 | 0.631 | 3.348661 | 3 | 12 | 30
6 | 2 | 15 | 0.724 | 3.398641 | 3 | 12 | 30
6 | 2 | 16 | 0.832 | 3.638545 | 3 | 12 | 30
6 | 2 | 17 | 0.955 | 4.178329 | 3 | 12 | 30
6 | 2 | 18 | 1.096 | 5.057977 | 3 | 12 | 30
6 | 2 | 19 | 1.259 | 6.287485 | 3 | 12 | 30
6 | 2 | 20 | 1.445 | 7.856857 | 3 | 12 | 30
6 | 2 | 21 | 1.66 | 9.746102 | 3 | 12 | 30
6 | 2 | 22 | 1.905 | 11.93523 | 3 | 12 | 30
6 | 2 | 23 | 2.188 | 14.39424 | 3 | 12 | 30
6 | 2 | 24 | 2.512 | 17.11315 | 3 | 12 | 30
6 | 2 | 25 | 2.884 | 20.08197 | 3 | 12 | 30
6 | 2 | 26 | 3.311 | 23.32067 | 3 | 12 | 30
6 | 2 | 27 | 3.802 | 26.83926 | 3 | 12 | 30
6 | 2 | 28 | 4.365 | 30.65774 | 3 | 12 | 30
6 | 2 | 29 | 5.012 | 34.79608 | 3 | 12 | 30
6 | 2 | 30 | 5.754 | 39.2443 | 3 | 12 | 30
6 | 2 | 31 | 6.607 | 43.9924 | 3 | 12 | 30
6 | 2 | 32 | 7.586 | 48.98041 | 3 | 12 | 30
6 | 2 | 33 | 8.71 | 54.13834 | 3 | 12 | 30
6 | 2 | 34 | 10 | 59.35626 | 3 | 12 | 30
6 | 2 | 35 | 11.482 | 64.52419 | 3 | 12 | 30
6 | 2 | 36 | 13.183 | 69.5022 | 3 | 12 | 30
6 | 2 | 37 | 15.136 | 74.17033 | 3 | 12 | 30
6 | 2 | 38 | 17.378 | 78.41863 | 3 | 12 | 30
6 | 2 | 39 | 19.953 | 82.17713 | 3 | 12 | 30
6 | 2 | 40 | 22.909 | 85.39584 | 3 | 12 | 30
6 | 2 | 41 | 26.303 | 88.07477 | 3 | 12 | 30
6 | 2 | 42 | 30.2 | 90.2539 | 3 | 12 | 30
6 | 2 | 43 | 34.674 | 91.98321 | 3 | 12 | 30
6 | 2 | 44 | 39.811 | 93.34266 | 3 | 12 | 30
6 | 2 | 45 | 45.709 | 94.41224 | 3 | 12 | 30
6 | 2 | 46 | 52.481 | 95.2619 | 3 | 12 | 30
6 | 2 | 47 | 60.256 | 95.95162 | 3 | 12 | 30
6 | 2 | 48 | 69.183 | 96.53139 | 3 | 12 | 30
6 | 2 | 49 | 79.433 | 97.02119 | 3 | 12 | 30
6 | 2 | 50 | 91.201 | 97.44102 | 3 | 12 | 30
6 | 2 | 51 | 104.713 | 97.79088 | 3 | 12 | 30
6 | 2 | 52 | 120.226 | 98.08077 | 3 | 12 | 30
6 | 2 | 53 | 138.038 | 98.31068 | 3 | 12 | 30
6 | 2 | 54 | 158.489 | 98.48061 | 3 | 12 | 30
6 | 2 | 55 | 181.97 | 98.61056 | 3 | 12 | 30
6 | 2 | 56 | 208.93 | 98.71052 | 3 | 12 | 30
6 | 2 | 57 | 239.883 | 98.79048 | 3 | 12 | 30
6 | 2 | 58 | 275.423 | 98.86046 | 3 | 12 | 30
6 | 2 | 59 | 316.228 | 98.94042 | 3 | 12 | 30
6 | 2 | 60 | 363.078 | 99.03039 | 3 | 12 | 30
6 | 2 | 61 | 416.869 | 99.14034 | 3 | 12 | 30
6 | 2 | 62 | 478.63 | 99.27029 | 3 | 12 | 30
6 | 2 | 63 | 549.541 | 99.41024 | 3 | 12 | 30
6 | 2 | 64 | 630.957 | 99.57017 | 3 | 12 | 30
6 | 2 | 65 | 724.436 | 99.73011 | 3 | 12 | 30
6 | 2 | 66 | 831.764 | 99.88005 | 3 | 12 | 30
7 | 3 | 1 | 0.724 | 0 | 4.4 | 12 | 50
7 | 3 | 2 | 0.832 | 0.129987 | 4.4 | 12 | 50
7 | 3 | 3 | 0.955 | 0.59994 | 4.4 | 12 | 50
7 | 3 | 4 | 1.096 | 1.339866 | 4.4 | 12 | 50
7 | 3 | 5 | 1.259 | 2.389761 | 4.4 | 12 | 50
7 | 3 | 6 | 1.445 | 3.729627 | 4.4 | 12 | 50
7 | 3 | 7 | 1.66 | 5.329467 | 4.4 | 12 | 50
7 | 3 | 8 | 1.905 | 7.159284 | 4.4 | 12 | 50
7 | 3 | 9 | 2.188 | 9.19908 | 4.4 | 12 | 50
7 | 3 | 10 | 2.512 | 11.41886 | 4.4 | 12 | 50
7 | 3 | 11 | 2.884 | 13.81862 | 4.4 | 12 | 50
7 | 3 | 12 | 3.311 | 16.40836 | 4.4 | 12 | 50
7 | 3 | 13 | 3.802 | 19.21808 | 4.4 | 12 | 50
7 | 3 | 14 | 4.365 | 22.29777 | 4.4 | 12 | 50
7 | 3 | 15 | 5.012 | 25.70743 | 4.4 | 12 | 50
7 | 3 | 16 | 5.754 | 29.48705 | 4.4 | 12 | 50
7 | 3 | 17 | 6.607 | 33.68663 | 4.4 | 12 | 50
7 | 3 | 18 | 7.586 | 38.31617 | 4.4 | 12 | 50
7 | 3 | 19 | 8.71 | 43.37566 | 4.4 | 12 | 50
7 | 3 | 20 | 10 | 48.80512 | 4.4 | 12 | 50
7 | 3 | 21 | 11.482 | 54.51455 | 4.4 | 12 | 50
7 | 3 | 22 | 13.183 | 60.37396 | 4.4 | 12 | 50
7 | 3 | 23 | 15.136 | 66.20338 | 4.4 | 12 | 50
7 | 3 | 24 | 17.378 | 71.81282 | 4.4 | 12 | 50
7 | 3 | 25 | 19.953 | 77.0223 | 4.4 | 12 | 50
7 | 3 | 26 | 22.909 | 81.68183 | 4.4 | 12 | 50
7 | 3 | 27 | 26.303 | 85.68143 | 4.4 | 12 | 50
7 | 3 | 28 | 30.2 | 88.9711 | 4.4 | 12 | 50
7 | 3 | 29 | 34.674 | 91.56084 | 4.4 | 12 | 50
7 | 3 | 30 | 39.811 | 93.53065 | 4.4 | 12 | 50
7 | 3 | 31 | 45.709 | 94.9905 | 4.4 | 12 | 50
7 | 3 | 32 | 52.481 | 96.07039 | 4.4 | 12 | 50
7 | 3 | 33 | 60.256 | 96.89031 | 4.4 | 12 | 50
7 | 3 | 34 | 69.183 | 97.56024 | 4.4 | 12 | 50
7 | 3 | 35 | 79.433 | 98.14019 | 4.4 | 12 | 50
7 | 3 | 36 | 91.201 | 98.65013 | 4.4 | 12 | 50
7 | 3 | 37 | 104.713 | 99.10009 | 4.4 | 12 | 50
7 | 3 | 38 | 120.226 | 99.47005 | 4.4 | 12 | 50
7 | 3 | 39 | 138.038 | 99.75002 | 4.4 | 12 | 50
7 | 3 | 40 | 158.489 | 99.92001 | 4.4 | 12 | 50
8 | 3 | 1 | 0.105 | 0 | 4.4 | 12 | 50
8 | 3 | 2 | 0.12 | 0.169932 | 4.4 | 12 | 50
8 | 3 | 3 | 0.138 | 0.4898041 | 4.4 | 12 | 50
8 | 3 | 4 | 0.158 | 0.9396242 | 4.4 | 12 | 50
8 | 3 | 5 | 0.182 | 1.44942 | 4.4 | 12 | 50
8 | 3 | 6 | 0.209 | 1.969212 | 4.4 | 12 | 50
8 | 3 | 7 | 0.24 | 2.44902 | 4.4 | 12 | 50
8 | 3 | 8 | 0.275 | 2.84886 | 4.4 | 12 | 50
8 | 3 | 9 | 0.316 | 3.148741 | 4.4 | 12 | 50
8 | 3 | 10 | 0.363 | 3.328669 | 4.4 | 12 | 50
8 | 3 | 11 | 0.417 | 3.398641 | 4.4 | 12 | 50
8 | 3 | 12 | 0.479 | 3.398641 | 4.4 | 12 | 50
8 | 3 | 13 | 0.55 | 3.398641 | 4.4 | 12 | 50
8 | 3 | 14 | 0.631 | 3.398641 | 4.4 | 12 | 50
8 | 3 | 15 | 0.724 | 3.428629 | 4.4 | 12 | 50
8 | 3 | 16 | 0.832 | 3.638545 | 4.4 | 12 | 50
8 | 3 | 17 | 0.955 | 4.108357 | 4.4 | 12 | 50
8 | 3 | 18 | 1.096 | 4.878049 | 4.4 | 12 | 50
8 | 3 | 19 | 1.259 | 5.957617 | 4.4 | 12 | 50
8 | 3 | 20 | 1.445 | 7.337065 | 4.4 | 12 | 50
8 | 3 | 21 | 1.66 | 8.966413 | 4.4 | 12 | 50
8 | 3 | 22 | 1.905 | 10.82567 | 4.4 | 12 | 50
8 | 3 | 23 | 2.188 | 12.88485 | 4.4 | 12 | 50
8 | 3 | 24 | 2.512 | 15.11395 | 4.4 | 12 | 50
8 | 3 | 25 | 2.884 | 17.493 | 4.4 | 12 | 50
8 | 3 | 26 | 3.311 | 20.03199 | 4.4 | 12 | 50
8 | 3 | 27 | 3.802 | 22.7609 | 4.4 | 12 | 50
8 | 3 | 28 | 4.365 | 25.70972 | 4.4 | 12 | 50
8 | 3 | 29 | 5.012 | 28.92843 | 4.4 | 12 | 50
8 | 3 | 30 | 5.754 | 32.45702 | 4.4 | 12 | 50
8 | 3 | 31 | 6.607 | 36.32547 | 4.4 | 12 | 50
8 | 3 | 32 | 7.586 | 40.54378 | 4.4 | 12 | 50
8 | 3 | 33 | 8.71 | 45.11196 | 4.4 | 12 | 50
8 | 3 | 34 | 10 | 49.99 | 4.4 | 12 | 50
8 | 3 | 35 | 11.482 | 55.09796 | 4.4 | 12 | 50
8 | 3 | 36 | 13.183 | 60.32587 | 4.4 | 12 | 50
8 | 3 | 37 | 15.136 | 65.54378 | 4.4 | 12 | 50
8 | 3 | 38 | 17.378 | 70.60176 | 4.4 | 12 | 50
8 | 3 | 39 | 19.953 | 75.34986 | 4.4 | 12 | 50
8 | 3 | 40 | 22.909 | 79.66813 | 4.4 | 12 | 50
8 | 3 | 41 | 26.303 | 83.45662 | 4.4 | 12 | 50
8 | 3 | 42 | 30.2 | 86.67533 | 4.4 | 12 | 50
8 | 3 | 43 | 34.674 | 89.32427 | 4.4 | 12 | 50
8 | 3 | 44 | 39.811 | 91.44342 | 4.4 | 12 | 50
8 | 3 | 45 | 45.709 | 93.09276 | 4.4 | 12 | 50
8 | 3 | 46 | 52.481 | 94.37225 | 4.4 | 12 | 50
8 | 3 | 47 | 60.256 | 95.36186 | 4.4 | 12 | 50
8 | 3 | 48 | 69.183 | 96.13155 | 4.4 | 12 | 50
8 | 3 | 49 | 79.433 | 96.7413 | 4.4 | 12 | 50
8 | 3 | 50 | 91.201 | 97.2411 | 4.4 | 12 | 50
8 | 3 | 51 | 104.713 | 97.64094 | 4.4 | 12 | 50
8 | 3 | 52 | 120.226 | 97.96082 | 4.4 | 12 | 50
8 | 3 | 53 | 138.038 | 98.22071 | 4.4 | 12 | 50
8 | 3 | 54 | 158.489 | 98.42063 | 4.4 | 12 | 50
8 | 3 | 55 | 181.97 | 98.57057 | 4.4 | 12 | 50
8 | 3 | 56 | 208.93 | 98.69052 | 4.4 | 12 | 50
8 | 3 | 57 | 239.883 | 98.79048 | 4.4 | 12 | 50
8 | 3 | 58 | 275.423 | 98.88045 | 4.4 | 12 | 50
8 | 3 | 59 | 316.228 | 98.97041 | 4.4 | 12 | 50
8 | 3 | 60 | 363.078 | 99.06038 | 4.4 | 12 | 50
8 | 3 | 61 | 416.869 | 99.17033 | 4.4 | 12 | 50
8 | 3 | 62 | 478.63 | 99.29028 | 4.4 | 12 | 50
8 | 3 | 63 | 549.541 | 99.43023 | 4.4 | 12 | 50
8 | 3 | 64 | 630.957 | 99.58017 | 4.4 | 12 | 50
8 | 3 | 65 | 724.436 | 99.73011 | 4.4 | 12 | 50
8 | 3 | 66 | 831.764 | 99.88005 | 4.4 | 12 | 50
9 | 3 | 1 | 0.631 | 0 | 4.4 | 12 | 50
9 | 3 | 2 | 0.724 | 0.030006 | 4.4 | 12 | 50
9 | 3 | 3 | 0.832 | 0.190038 | 4.4 | 12 | 50
9 | 3 | 4 | 0.955 | 0.630126 | 4.4 | 12 | 50
9 | 3 | 5 | 1.096 | 1.330266 | 4.4 | 12 | 50
9 | 3 | 6 | 1.259 | 2.320464 | 4.4 | 12 | 50
9 | 3 | 7 | 1.445 | 3.580716 | 4.4 | 12 | 50
9 | 3 | 8 | 1.66 | 5.081016 | 4.4 | 12 | 50
9 | 3 | 9 | 1.905 | 6.80136 | 4.4 | 12 | 50
9 | 3 | 10 | 2.188 | 8.721744 | 4.4 | 12 | 50
9 | 3 | 11 | 2.512 | 10.81216 | 4.4 | 12 | 50
9 | 3 | 12 | 2.884 | 13.08262 | 4.4 | 12 | 50
9 | 3 | 13 | 3.311 | 15.53311 | 4.4 | 12 | 50
9 | 3 | 14 | 3.802 | 18.19364 | 4.4 | 12 | 50
9 | 3 | 15 | 4.365 | 21.10422 | 4.4 | 12 | 50
9 | 3 | 16 | 5.012 | 24.31486 | 4.4 | 12 | 50
9 | 3 | 17 | 5.754 | 27.85557 | 4.4 | 12 | 50
9 | 3 | 18 | 6.607 | 31.76635 | 4.4 | 12 | 50
9 | 3 | 19 | 7.586 | 36.05721 | 4.4 | 12 | 50
9 | 3 | 20 | 8.71 | 40.71814 | 4.4 | 12 | 50
9 | 3 | 21 | 10 | 45.70914 | 4.4 | 12 | 50
9 | 3 | 22 | 11.482 | 50.97019 | 4.4 | 12 | 50
9 | 3 | 23 | 13.183 | 56.38128 | 4.4 | 12 | 50
9 | 3 | 24 | 15.136 | 61.83237 | 4.4 | 12 | 50
9 | 3 | 25 | 17.378 | 67.17343 | 4.4 | 12 | 50
9 | 3 | 26 | 19.953 | 72.27445 | 4.4 | 12 | 50
9 | 3 | 27 | 22.909 | 77.0054 | 4.4 | 12 | 50
9 | 3 | 28 | 26.303 | 81.25625 | 4.4 | 12 | 50
9 | 3 | 29 | 30.2 | 84.977 | 4.4 | 12 | 50
9 | 3 | 30 | 34.674 | 88.14763 | 4.4 | 12 | 50
9 | 3 | 31 | 39.811 | 90.77816 | 4.4 | 12 | 50
9 | 3 | 32 | 45.709 | 92.91858 | 4.4 | 12 | 50
9 | 3 | 33 | 52.481 | 94.61892 | 4.4 | 12 | 50
9 | 3 | 34 | 60.256 | 95.95919 | 4.4 | 12 | 50
9 | 3 | 35 | 69.183 | 96.9994 | 4.4 | 12 | 50
9 | 3 | 36 | 79.433 | 97.78956 | 4.4 | 12 | 50
9 | 3 | 37 | 91.201 | 98.38968 | 4.4 | 12 | 50
9 | 3 | 38 | 104.713 | 98.82977 | 4.4 | 12 | 50
9 | 3 | 39 | 120.226 | 99.13983 | 4.4 | 12 | 50
9 | 3 | 40 | 138.038 | 99.33987 | 4.4 | 12 | 50
9 | 3 | 41 | 158.489 | 99.45989 | 4.4 | 12 | 50
9 | 3 | 42 | 181.97 | 99.5099 | 4.4 | 12 | 50
9 | 3 | 43 | 208.93 | 99.5099 | 4.4 | 12 | 50
9 | 3 | 44 | 239.883 | 99.5099 | 4.4 | 12 | 50
9 | 3 | 45 | 275.423 | 99.5099 | 4.4 | 12 | 50
9 | 3 | 46 | 316.228 | 99.5099 | 4.4 | 12 | 50
9 | 3 | 47 | 363.078 | 99.5099 | 4.4 | 12 | 50
9 | 3 | 48 | 416.869 | 99.5099 | 4.4 | 12 | 50
9 | 3 | 49 | 478.63 | 99.54991 | 4.4 | 12 | 50
9 | 3 | 50 | 549.541 | 99.62993 | 4.4 | 12 | 50
9 | 3 | 51 | 630.957 | 99.71994 | 4.4 | 12 | 50
9 | 3 | 52 | 724.436 | 99.81996 | 4.4 | 12 | 50
9 | 3 | 53 | 831.764 | 99.91998 | 4.4 | 12 | 50
10 | 4 | 1 | 0.724 | 0 | 7.6 | 12 | 50
10 | 4 | 2 | 0.832 | 0.09999 | 7.6 | 12 | 50
10 | 4 | 3 | 0.955 | 0.49995 | 7.6 | 12 | 50
10 | 4 | 4 | 1.096 | 1.139886 | 7.6 | 12 | 50
10 | 4 | 5 | 1.259 | 2.059794 | 7.6 | 12 | 50
10 | 4 | 6 | 1.445 | 3.249675 | 7.6 | 12 | 50
10 | 4 | 7 | 1.66 | 4.689531 | 7.6 | 12 | 50
10 | 4 | 8 | 1.905 | 6.349365 | 7.6 | 12 | 50
10 | 4 | 9 | 2.188 | 8.209179 | 7.6 | 12 | 50
10 | 4 | 10 | 2.512 | 10.25897 | 7.6 | 12 | 50
10 | 4 | 11 | 2.884 | 12.47875 | 7.6 | 12 | 50
10 | 4 | 12 | 3.311 | 14.88851 | 7.6 | 12 | 50
10 | 4 | 13 | 3.802 | 17.49825 | 7.6 | 12 | 50
10 | 4 | 14 | 4.365 | 20.34797 | 7.6 | 12 | 50
10 | 4 | 15 | 5.012 | 23.47765 | 7.6 | 12 | 50
10 | 4 | 16 | 5.754 | 26.93731 | 7.6 | 12 | 50
10 | 4 | 17 | 6.607 | 30.76692 | 7.6 | 12 | 50
10 | 4 | 18 | 7.586 | 34.9865 | 7.6 | 12 | 50
10 | 4 | 19 | 8.71 | 39.61604 | 7.6 | 12 | 50
10 | 4 | 20 | 10 | 44.63554 | 7.6 | 12 | 50
10 | 4 | 21 | 11.482 | 50.005 | 7.6 | 12 | 50
10 | 4 | 22 | 13.183 | 55.62444 | 7.6 | 12 | 50
10 | 4 | 23 | 15.136 | 61.37386 | 7.6 | 12 | 50
10 | 4 | 24 | 17.378 | 67.09329 | 7.6 | 12 | 50
10 | 4 | 25 | 19.953 | 72.61274 | 7.6 | 12 | 50
10 | 4 | 26 | 22.909 | 77.77222 | 7.6 | 12 | 50
10 | 4 | 27 | 26.303 | 82.42176 | 7.6 | 12 | 50
10 | 4 | 28 | 30.2 | 86.45135 | 7.6 | 12 | 50
10 | 4 | 29 | 34.674 | 89.80102 | 7.6 | 12 | 50
10 | 4 | 30 | 39.811 | 92.46075 | 7.6 | 12 | 50
10 | 4 | 31 | 45.709 | 94.48055 | 7.6 | 12 | 50
10 | 4 | 32 | 52.481 | 95.94041 | 7.6 | 12 | 50
10 | 4 | 33 | 60.256 | 96.9503 | 7.6 | 12 | 50
10 | 4 | 34 | 69.183 | 97.62024 | 7.6 | 12 | 50
10 | 4 | 35 | 79.433 | 98.05019 | 7.6 | 12 | 50
10 | 4 | 36 | 91.201 | 98.34017 | 7.6 | 12 | 50
10 | 4 | 37 | 104.713 | 98.54015 | 7.6 | 12 | 50
10 | 4 | 38 | 120.226 | 98.70013 | 7.6 | 12 | 50
10 | 4 | 39 | 138.038 | 98.84012 | 7.6 | 12 | 50
10 | 4 | 40 | 158.489 | 98.9701 | 7.6 | 12 | 50
10 | 4 | 41 | 181.97 | 99.10009 | 7.6 | 12 | 50
10 | 4 | 42 | 208.93 | 99.22008 | 7.6 | 12 | 50
10 | 4 | 43 | 239.883 | 99.33007 | 7.6 | 12 | 50
10 | 4 | 44 | 275.423 | 99.44006 | 7.6 | 12 | 50
10 | 4 | 45 | 316.228 | 99.55004 | 7.6 | 12 | 50
10 | 4 | 46 | 363.078 | 99.66003 | 7.6 | 12 | 50
10 | 4 | 47 | 416.869 | 99.77002 | 7.6 | 12 | 50
10 | 4 | 48 | 478.63 | 99.87001 | 7.6 | 12 | 50
10 | 4 | 49 | 549.541 | 99.96 | 7.6 | 12 | 50
11 | 4 | 1 | 0.724 | 0 | 7.6 | 12 | 50
11 | 4 | 2 | 0.832 | 0.089991 | 7.6 | 12 | 50
11 | 4 | 3 | 0.955 | 0.449955 | 7.6 | 12 | 50
11 | 4 | 4 | 1.096 | 1.039896 | 7.6 | 12 | 50
11 | 4 | 5 | 1.259 | 1.89981 | 7.6 | 12 | 50
11 | 4 | 6 | 1.445 | 3.009699 | 7.6 | 12 | 50
11 | 4 | 7 | 1.66 | 4.349565 | 7.6 | 12 | 50
11 | 4 | 8 | 1.905 | 5.89941 | 7.6 | 12 | 50
11 | 4 | 9 | 2.188 | 7.629237 | 7.6 | 12 | 50
11 | 4 | 10 | 2.512 | 9.519048 | 7.6 | 12 | 50
11 | 4 | 11 | 2.884 | 11.54885 | 7.6 | 12 | 50
11 | 4 | 12 | 3.311 | 13.72863 | 7.6 | 12 | 50
11 | 4 | 13 | 3.802 | 16.06839 | 7.6 | 12 | 50
11 | 4 | 14 | 4.365 | 18.58814 | 7.6 | 12 | 50
11 | 4 | 15 | 5.012 | 21.32787 | 7.6 | 12 | 50
11 | 4 | 16 | 5.754 | 24.33757 | 7.6 | 12 | 50
11 | 4 | 17 | 6.607 | 27.65723 | 7.6 | 12 | 50
11 | 4 | 18 | 7.586 | 31.32687 | 7.6 | 12 | 50
11 | 4 | 19 | 8.71 | 35.37646 | 7.6 | 12 | 50
11 | 4 | 20 | 10 | 39.83602 | 7.6 | 12 | 50
11 | 4 | 21 | 11.482 | 44.70553 | 7.6 | 12 | 50
11 | 4 | 22 | 13.183 | 49.94501 | 7.6 | 12 | 50
11 | 4 | 23 | 15.136 | 55.49445 | 7.6 | 12 | 50
11 | 4 | 24 | 17.378 | 61.24388 | 7.6 | 12 | 50
11 | 4 | 25 | 19.953 | 67.05329 | 7.6 | 12 | 50
11 | 4 | 26 | 22.909 | 72.75272 | 7.6 | 12 | 50
11 | 4 | 27 | 26.303 | 78.17218 | 7.6 | 12 | 50
11 | 4 | 28 | 30.2 | 83.14169 | 7.6 | 12 | 50
11 | 4 | 29 | 34.674 | 87.53125 | 7.6 | 12 | 50
11 | 4 | 30 | 39.811 | 91.24088 | 7.6 | 12 | 50
11 | 4 | 31 | 45.709 | 94.23058 | 7.6 | 12 | 50
11 | 4 | 32 | 52.481 | 96.52035 | 7.6 | 12 | 50
11 | 4 | 33 | 60.256 | 98.18018 | 7.6 | 12 | 50
11 | 4 | 34 | 69.183 | 99.30007 | 7.6 | 12 | 50
11 | 4 | 35 | 79.433 | 99.94001 | 7.6 | 12 | 50
12 | 4 | 1 | 0.724 | 0 | 7.6 | 12 | 50
12 | 4 | 2 | 0.832 | 0.07997601 | 7.6 | 12 | 50
12 | 4 | 3 | 0.955 | 0.409877 | 7.6 | 12 | 50
12 | 4 | 4 | 1.096 | 0.9597121 | 7.6 | 12 | 50
12 | 4 | 5 | 1.259 | 1.749475 | 7.6 | 12 | 50
12 | 4 | 6 | 1.445 | 2.769169 | 7.6 | 12 | 50
12 | 4 | 7 | 1.66 | 3.988803 | 7.6 | 12 | 50
12 | 4 | 8 | 1.905 | 5.39838 | 7.6 | 12 | 50
12 | 4 | 9 | 2.188 | 6.96791 | 7.6 | 12 | 50
12 | 4 | 10 | 2.512 | 8.677397 | 7.6 | 12 | 50
12 | 4 | 11 | 2.884 | 10.51684 | 7.6 | 12 | 50
12 | 4 | 12 | 3.311 | 12.48625 | 7.6 | 12 | 50
12 | 4 | 13 | 3.802 | 14.60562 | 7.6 | 12 | 50
12 | 4 | 14 | 4.365 | 16.90493 | 7.6 | 12 | 50
12 | 4 | 15 | 5.012 | 19.42417 | 7.6 | 12 | 50
12 | 4 | 16 | 5.754 | 22.20334 | 7.6 | 12 | 50
12 | 4 | 17 | 6.607 | 25.28242 | 7.6 | 12 | 50
12 | 4 | 18 | 7.586 | 28.69139 | 7.6 | 12 | 50
12 | 4 | 19 | 8.71 | 32.47026 | 7.6 | 12 | 50
12 | 4 | 20 | 10 | 36.60902 | 7.6 | 12 | 50
12 | 4 | 21 | 11.482 | 41.08767 | 7.6 | 12 | 50
12 | 4 | 22 | 13.183 | 45.86624 | 7.6 | 12 | 50
12 | 4 | 23 | 15.136 | 50.85474 | 7.6 | 12 | 50
12 | 4 | 24 | 17.378 | 55.94322 | 7.6 | 12 | 50
12 | 4 | 25 | 19.953 | 60.9917 | 7.6 | 12 | 50
12 | 4 | 26 | 22.909 | 65.86024 | 7.6 | 12 | 50
12 | 4 | 27 | 26.303 | 70.39888 | 7.6 | 12 | 50
12 | 4 | 28 | 30.2 | 74.49765 | 7.6 | 12 | 50
12 | 4 | 29 | 34.674 | 78.07658 | 7.6 | 12 | 50
12 | 4 | 30 | 39.811 | 81.09567 | 7.6 | 12 | 50
12 | 4 | 31 | 45.709 | 83.56493 | 7.6 | 12 | 50
12 | 4 | 32 | 52.481 | 85.55433 | 7.6 | 12 | 50
12 | 4 | 33 | 60.256 | 87.16385 | 7.6 | 12 | 50
12 | 4 | 34 | 69.183 | 88.49345 | 7.6 | 12 | 50
12 | 4 | 35 | 79.433 | 89.6531 | 7.6 | 12 | 50
12 | 4 | 36 | 91.201 | 90.73278 | 7.6 | 12 | 50
12 | 4 | 37 | 104.713 | 91.79246 | 7.6 | 12 | 50
12 | 4 | 38 | 120.226 | 92.86214 | 7.6 | 12 | 50
12 | 4 | 39 | 138.038 | 93.95181 | 7.6 | 12 | 50
12 | 4 | 40 | 158.489 | 95.05148 | 7.6 | 12 | 50
12 | 4 | 41 | 181.97 | 96.12116 | 7.6 | 12 | 50
12 | 4 | 42 | 208.93 | 97.12086 | 7.6 | 12 | 50
12 | 4 | 43 | 239.883 | 98.0106 | 7.6 | 12 | 50
12 | 4 | 44 | 275.423 | 98.75037 | 7.6 | 12 | 50
12 | 4 | 45 | 316.228 | 99.3202 | 7.6 | 12 | 50
12 | 4 | 46 | 363.078 | 99.73008 | 7.6 | 12 | 50
12 | 4 | 47 | 416.869 | 99.95001 | 7.6 | 12 | 50
13 | 5 | 1 | 0.724 | 0 | 1.6 | 12 | 50
13 | 5 | 2 | 0.832 | 0.09003601 | 1.6 | 12 | 50
13 | 5 | 3 | 0.955 | 0.3501401 | 1.6 | 12 | 50
13 | 5 | 4 | 1.096 | 0.8603441 | 1.6 | 12 | 50
13 | 5 | 5 | 1.259 | 1.570628 | 1.6 | 12 | 50
13 | 5 | 6 | 1.445 | 2.490996 | 1.6 | 12 | 50
13 | 5 | 7 | 1.66 | 3.591437 | 1.6 | 12 | 50
13 | 5 | 8 | 1.905 | 4.851941 | 1.6 | 12 | 50
13 | 5 | 9 | 2.188 | 6.252501 | 1.6 | 12 | 50
13 | 5 | 10 | 2.512 | 7.793117 | 1.6 | 12 | 50
13 | 5 | 11 | 2.884 | 9.483794 | 1.6 | 12 | 50
13 | 5 | 12 | 3.311 | 11.35454 | 1.6 | 12 | 50
13 | 5 | 13 | 3.802 | 13.45538 | 1.6 | 12 | 50
13 | 5 | 14 | 4.365 | 15.85634 | 1.6 | 12 | 50
13 | 5 | 15 | 5.012 | 18.63745 | 1.6 | 12 | 50
13 | 5 | 16 | 5.754 | 21.85874 | 1.6 | 12 | 50
13 | 5 | 17 | 6.607 | 25.59024 | 1.6 | 12 | 50
13 | 5 | 18 | 7.586 | 29.85194 | 1.6 | 12 | 50
13 | 5 | 19 | 8.71 | 34.65386 | 1.6 | 12 | 50
13 | 5 | 20 | 10 | 39.93597 | 1.6 | 12 | 50
13 | 5 | 21 | 11.482 | 45.61825 | 1.6 | 12 | 50
13 | 5 | 22 | 13.183 | 51.55062 | 1.6 | 12 | 50
13 | 5 | 23 | 15.136 | 57.56303 | 1.6 | 12 | 50
13 | 5 | 24 | 17.378 | 63.46539 | 1.6 | 12 | 50
13 | 5 | 25 | 19.953 | 69.07763 | 1.6 | 12 | 50
13 | 5 | 26 | 22.909 | 74.2497 | 1.6 | 12 | 50
13 | 5 | 27 | 26.303 | 78.86154 | 1.6 | 12 | 50
13 | 5 | 28 | 30.2 | 82.86315 | 1.6 | 12 | 50
13 | 5 | 29 | 34.674 | 86.2445 | 1.6 | 12 | 50
13 | 5 | 30 | 39.811 | 89.05562 | 1.6 | 12 | 50
13 | 5 | 31 | 45.709 | 91.36655 | 1.6 | 12 | 50
13 | 5 | 32 | 52.481 | 93.26731 | 1.6 | 12 | 50
13 | 5 | 33 | 60.256 | 94.83794 | 1.6 | 12 | 50
13 | 5 | 34 | 69.183 | 96.14846 | 1.6 | 12 | 50
13 | 5 | 35 | 79.433 | 97.2489 | 1.6 | 12 | 50
13 | 5 | 36 | 91.201 | 98.14926 | 1.6 | 12 | 50
13 | 5 | 37 | 104.713 | 98.86955 | 1.6 | 12 | 50
13 | 5 | 38 | 120.226 | 99.39976 | 1.6 | 12 | 50
13 | 5 | 39 | 138.038 | 99.76991 | 1.6 | 12 | 50
13 | 5 | 40 | 158.489 | 99.94998 | 1.6 | 12 | 50
14 | 5 | 1 | 0.724 | 0 | 1.6 | 12 | 50
14 | 5 | 2 | 0.832 | 0.080016 | 1.6 | 12 | 50
14 | 5 | 3 | 0.955 | 0.320064 | 1.6 | 12 | 50
14 | 5 | 4 | 1.096 | 0.80016 | 1.6 | 12 | 50
14 | 5 | 5 | 1.259 | 1.480296 | 1.6 | 12 | 50
14 | 5 | 6 | 1.445 | 2.360472 | 1.6 | 12 | 50
14 | 5 | 7 | 1.66 | 3.410682 | 1.6 | 12 | 50
14 | 5 | 8 | 1.905 | 4.620924 | 1.6 | 12 | 50
14 | 5 | 9 | 2.188 | 5.981196 | 1.6 | 12 | 50
14 | 5 | 10 | 2.512 | 7.491498 | 1.6 | 12 | 50
14 | 5 | 11 | 2.884 | 9.161832 | 1.6 | 12 | 50
14 | 5 | 12 | 3.311 | 11.0122 | 1.6 | 12 | 50
14 | 5 | 13 | 3.802 | 13.09262 | 1.6 | 12 | 50
14 | 5 | 14 | 4.365 | 15.45309 | 1.6 | 12 | 50
14 | 5 | 15 | 5.012 | 18.14363 | 1.6 | 12 | 50
14 | 5 | 16 | 5.754 | 21.21424 | 1.6 | 12 | 50
14 | 5 | 17 | 6.607 | 24.70494 | 1.6 | 12 | 50
14 | 5 | 18 | 7.586 | 28.62573 | 1.6 | 12 | 50
14 | 5 | 19 | 8.71 | 32.96659 | 1.6 | 12 | 50
14 | 5 | 20 | 10 | 37.67754 | 1.6 | 12 | 50
14 | 5 | 21 | 11.482 | 42.67854 | 1.6 | 12 | 50
14 | 5 | 22 | 13.183 | 47.84957 | 1.6 | 12 | 50
14 | 5 | 23 | 15.136 | 53.07061 | 1.6 | 12 | 50
14 | 5 | 24 | 17.378 | 58.21164 | 1.6 | 12 | 50
14 | 5 | 25 | 19.953 | 63.16263 | 1.6 | 12 | 50
14 | 5 | 26 | 22.909 | 67.82356 | 1.6 | 12 | 50
14 | 5 | 27 | 26.303 | 72.13443 | 1.6 | 12 | 50
14 | 5 | 28 | 30.2 | 76.06521 | 1.6 | 12 | 50
14 | 5 | 29 | 34.674 | 79.62593 | 1.6 | 12 | 50
14 | 5 | 30 | 39.811 | 82.84657 | 1.6 | 12 | 50
14 | 5 | 31 | 45.709 | 85.75715 | 1.6 | 12 | 50
14 | 5 | 32 | 52.481 | 88.37768 | 1.6 | 12 | 50
14 | 5 | 33 | 60.256 | 90.72815 | 1.6 | 12 | 50
14 | 5 | 34 | 69.183 | 92.81856 | 1.6 | 12 | 50
14 | 5 | 35 | 79.433 | 94.63893 | 1.6 | 12 | 50
14 | 5 | 36 | 91.201 | 96.17924 | 1.6 | 12 | 50
14 | 5 | 37 | 104.713 | 97.41948 | 1.6 | 12 | 50
14 | 5 | 38 | 120.226 | 98.36967 | 1.6 | 12 | 50
14 | 5 | 39 | 138.038 | 99.04981 | 1.6 | 12 | 50
14 | 5 | 40 | 158.489 | 99.4999 | 1.6 | 12 | 50
14 | 5 | 41 | 181.97 | 99.76995 | 1.6 | 12 | 50
14 | 5 | 42 | 208.93 | 99.91998 | 1.6 | 12 | 50
15 | 5 | 1 | 0.724 | 0 | 1.6 | 12 | 50
15 | 5 | 2 | 0.832 | 0.09 | 1.6 | 12 | 50
15 | 5 | 3 | 0.955 | 0.35 | 1.6 | 12 | 50
15 | 5 | 4 | 1.096 | 0.86 | 1.6 | 12 | 50
15 | 5 | 5 | 1.259 | 1.58 | 1.6 | 12 | 50
15 | 5 | 6 | 1.445 | 2.51 | 1.6 | 12 | 50
15 | 5 | 7 | 1.66 | 3.63 | 1.6 | 12 | 50
15 | 5 | 8 | 1.905 | 4.92 | 1.6 | 12 | 50
15 | 5 | 9 | 2.188 | 6.37 | 1.6 | 12 | 50
15 | 5 | 10 | 2.512 | 7.97 | 1.6 | 12 | 50
15 | 5 | 11 | 2.884 | 9.73 | 1.6 | 12 | 50
15 | 5 | 12 | 3.311 | 11.67 | 1.6 | 12 | 50
15 | 5 | 13 | 3.802 | 13.84 | 1.6 | 12 | 50
15 | 5 | 14 | 4.365 | 16.29 | 1.6 | 12 | 50
15 | 5 | 15 | 5.012 | 19.08 | 1.6 | 12 | 50
15 | 5 | 16 | 5.754 | 22.25 | 1.6 | 12 | 50
15 | 5 | 17 | 6.607 | 25.84 | 1.6 | 12 | 50
15 | 5 | 18 | 7.586 | 29.86 | 1.6 | 12 | 50
15 | 5 | 19 | 8.71 | 34.3 | 1.6 | 12 | 50
15 | 5 | 20 | 10 | 39.11 | 1.6 | 12 | 50
15 | 5 | 21 | 11.482 | 44.22 | 1.6 | 12 | 50
15 | 5 | 22 | 13.183 | 49.51 | 1.6 | 12 | 50
15 | 5 | 23 | 15.136 | 54.86 | 1.6 | 12 | 50
15 | 5 | 24 | 17.378 | 60.14 | 1.6 | 12 | 50
15 | 5 | 25 | 19.953 | 65.22 | 1.6 | 12 | 50
15 | 5 | 26 | 22.909 | 70 | 1.6 | 12 | 50
15 | 5 | 27 | 26.303 | 74.41 | 1.6 | 12 | 50
15 | 5 | 28 | 30.2 | 78.4 | 1.6 | 12 | 50
15 | 5 | 29 | 34.674 | 81.96 | 1.6 | 12 | 50
15 | 5 | 30 | 39.811 | 85.1 | 1.6 | 12 | 50
15 | 5 | 31 | 45.709 | 87.84 | 1.6 | 12 | 50
15 | 5 | 32 | 52.481 | 90.21 | 1.6 | 12 | 50
15 | 5 | 33 | 60.256 | 92.24 | 1.6 | 12 | 50
15 | 5 | 34 | 69.183 | 93.96 | 1.6 | 12 | 50
15 | 5 | 35 | 79.433 | 95.4 | 1.6 | 12 | 50
15 | 5 | 36 | 91.201 | 96.58 | 1.6 | 12 | 50
15 | 5 | 37 | 104.713 | 97.52 | 1.6 | 12 | 50
15 | 5 | 38 | 120.226 | 98.24 | 1.6 | 12 | 50
15 | 5 | 39 | 138.038 | 98.77 | 1.6 | 12 | 50
15 | 5 | 40 | 158.489 | 99.13 | 1.6 | 12 | 50
15 | 5 | 41 | 181.97 | 99.36 | 1.6 | 12 | 50
15 | 5 | 42 | 208.93 | 99.5 | 1.6 | 12 | 50
15 | 5 | 43 | 239.883 | 99.57 | 1.6 | 12 | 50
15 | 5 | 44 | 275.423 | 99.57 | 1.6 | 12 | 50
15 | 5 | 45 | 316.228 | 99.57 | 1.6 | 12 | 50
15 | 5 | 46 | 363.078 | 99.57 | 1.6 | 12 | 50
15 | 5 | 47 | 416.869 | 99.57 | 1.6 | 12 | 50
15 | 5 | 48 | 478.63 | 99.6 | 1.6 | 12 | 50
15 | 5 | 49 | 549.541 | 99.68 | 1.6 | 12 | 50
15 | 5 | 50 | 630.957 | 99.77 | 1.6 | 12 | 50
15 | 5 | 51 | 724.436 | 99.86 | 1.6 | 12 | 50
15 | 5 | 52 | 831.764 | 99.94 | 1.6 | 12 | 50

## cod
ID |  | GROUP
1 | M11-O-8-25-30 (-400) (gramos) | 1
2 | M12-O-8-25-30 (-400) (gramos) | 1
3 | Parece que es un duplicado | 1
4 | M11-O-12-32-30 (-400) (gramos) | 2
5 | M12-O-12-32-30 (-400) (gramos) | 2
6 | M13-O-12-32-30 (-400) (gramos) | 2
7 | M11-O-12-32-50 (gramos) | 1
8 | Parece que es un duplicado | 2
9 | M13-O-12-32-50 (gramos) | 1
10 | M21-O-12-42-50 (gramos) | 1
11 | M22-O-12-42-50 (-400) (gramos) | 1
12 | M23-O-12-42-50 (-400) (gramos) | 1
13 | M31-O-12-27-50 (gramos) | 1
14 | M32-O-12-27-50 (gramos) | 1
15 | M33-O-12-27-50 (gramos) | 1

## Sheet3
Estas medidas las obtuve el 06-05-2024
Apex: 8 mm | Masa mineral: 24.980 kg |  | masa agua: 58.286 kg |  | hz bomba: 25
t (min) | Q (m3/h) | Presion (psi) |  | Procedimiento: Se hizo funcionar el equipo sin obtener muestras, solo se midio la presion y el caudal, para saber si se mantienen constantes en el proceso, a simple vista se puede ver que la presion cae a 1.75 psi, siendo que se queria trabajar con 2 psi, por lo cual se deberia aumentar los hz de la bomba para lograr la presion deseada.
0 | 1.244 | 2
1 | 1.327 | 1.99
2 | 1.405 | 1.76
3 | 1.378 | 1.75
4 | 1.301 | 1.75
5 | 1.246 | 1.75
6 | 1.253 | 1.75
7 | 1.248 | 1.75
8 | 1.237 | 1.75
9 | 1.359 | 1.75
10 | 1.278 | 1.74
11 | 1.421 | 1.74
12 | 1.207 | 1.74
13 | 1.239 | 1.74
14 | 1.226 | 1.74
15 | 1.241 | 1.74
16 | 1.332 | 1.74
17 | 1.269 | 1.74
18 | 1.11 | 1.74
19 | 1.318 | 1.75
20 | 1.295 | 1.74
21 | 1.286 | 1.74
22 | 1.387 | 1.74
23 | 1.092 | 1.74
24 | 1.131 | 1.74
25 | 1.2 | 1.74
26 | 1.186 | 1.74
27 | 1.218 | 1.74
28 | 1.26 | 1.75
29 | 1.318 | 1.75
30 | 1.05 | 1.75
31 | 1.112 | 1.76
32 | 1.191 | 1.8
33 | 1.362 | 1.8
34 | 1.202 | 1.8
35 | 1.283 | 1.9
36 | 1.371 | 1.9
37 | 1.352 | 1.9
38 | 1.322 | 1.9
39 | 1.343 | 1.99
40 | 1.421 | 1.99